## Sheet1
건축물 강구조공사 데크플레이트
1 | 일반사항
| 1.1 | 적용 범위
(1) 이 기준은 강구조 건축물과 공작물의 데크플레이트 슬래브공사에 적용한다.
(2) 이 기준에서 데크플레이트를 이용한 슬래브 구조방법은 다음의 3종류로 분류한다.
① 데크 합성슬래브: 데크플레이트와 콘크리트가 일체가 되어 하중을 부담하는 구조
② 데크 복합슬래브: 데크플레이트의 리브에 철근을 배치한 철근 및 콘크리트와 데크플레이트가 하중을 부담하는 구조
③ 데크 구조슬래브: 데크플레이트가 연직하중, 가새가 수평하중을 부담하는 구조
| 1.2 | 참고 기준
|  | 1.2.1 | 관련 법규
(1) KCS 14 31 05 (1.3)에 따른다.
|  | 1.2.2 | 관련 기준
(1) KCS 14 31 05 (1.3)에 따른다.
| 1.3 | 용어의 정의
(1) KCS 14 31 05 (1.4)에 따른다.
| 1.4 | 제출물
|  | 1.4.1 | 제출물의 내용과 승인
(1) 데크플레이트 슬래브공사의 설치작업과 부재이음, 용접방법 등은 KCS 41 31 05 (1.5)의 강구조 시공계획서에 포함하여 작성하며, 책임기술자의 승인을 득하여야 한다.
| 1.5 | 품질보증
(1) KCS 14 31 05 (1.7)에 따른다.
| 1.6 | 환경요구사항
(1) 환경요구사항은 KCS 14 31 05에 따른다.
2 | 자재
| 2.1 | 데크플레이트 슬래브의 자재
(1) 데크플레이트 바닥 자재는 KCS 41 31 10 (2.1)에 따른다.
| 2.2 | 데크플레이트 자재의 관리
(1) 데크플레이트는 박판으로 쉽게 변형되므로 자재취급에 주의한다.
(2) 데크플레이트는 경량의 박판이므로 강풍에 박락 또는 비산하지 않도록 사전에 계획하고, 강풍 시에는 이에 대비한 결속 등의 조치를 한다.
(3) 데크플레이트는 장기간 보관할 경우 습기를 차단하여 보관한다.
| 2.3 | 스터드 및 용접재
(1) 데크플레이트 슬래브 공사 중 스터드 및 용접재는 KCS 41 31 20 (2.2, 2.3)에 따른다.
3 | 시공
| 3.1 | 데크플레이트 슬래브 시공의 일반사항
(1) 데크플레이트는 박판으로 쉽게 변형하므로 반입, 양중 시에 주의한다.
(2) 데크플레이트의 양중은 반드시 2점 걸기로 하여 양중 시 데크플레이트의 변형을 최소화한다.
(3) 데크플레이트는 설치후 바로 용접 등으로 고정하여야 하며, 부득이하게 설치 중이거나 가설상태에서 작업을 중단하는 경우, 강풍에 대비한 결속 등의 조치를 반드시 한다.
(4) 데크플레이트 슬래브 작업시에는 반드시 걸침폭(골방향 50mm 이상, 폭방향 30mm 이상)이 확보되어야 한다.
(5) 근로자 안전작업을 위해 이동 가능한 작업용 발판을 설치하고, 추락방지를 위한 안전난간을 확보하여야 한다.
| 3.2 | 철근 가공 및 조립
(1) KCS 14 20 11 (3.1)에 따른다.
| 3.3 | 거푸집 및 동바리공사
(1) KCS 14 20 12 (3.1, 3.2)에 따른다.
| 3.4 | 콘크리트공사
(1) KCS 14 20 10에 따른다.
| 3.5 | 데크플레이트 설치
|  | 3.5.1 | 설치 및 가고정
(1) 설치 준비
① 설치 전 강재 보 표면 청소를 실시하여 수분 및 유분을 제거한다.
② 강재 기둥 주위와 보 접합부는 데크 받침재가 강구조 도면대로 장착되어 있는지 확인한다.
③ 데크 받침재는 판두께 6mm 이상으로 하고, 설치 전 데크플레이트에 변형이 있는 경우 미리 교정하여 보와 접합이 용이하도록 한다.
(2) 설치와 고정
① 데크플레이트 설치는 보 상부에 설계도면에 따라 먹메김을 실시한다.
② 기둥과 보 접합부의 데크플레이트는 필요한 개소를 절단한다.
③ 데크플레이트와 철골보의 접합은 KCS 14 31 70 (3.5.2)에 따른다. 단, 철골보 이음부의 단차부위 발생 등 현장여건을 고려한 시공상세도를 작성하여 책임기술자의 승인을 득한다.
|  | 3.5.2 | 데크플레이트 슬래브와 보의 접합
(1) 데크플레이트 슬래브의 구조형식을 파악하고, 특기시방서에 따라 슬래브와 보를 접합하고 확인한다.
| 3.6 | 스터드 용접
|  | 3.6.1 | 스터드 용접 일반사항
(1) 스터드 용접은 아래의 용접방법으로 시공하는 것을 원칙으로 한다.
① 아크 스터드 용접기에 적용하는 자동용접
② 플럭스코어드 아크용접방법 또는 가스메탈 아크용접에 의한 필릿용접
(2) 자동 시간조절 아크 스터드 용접을 적용하는 경우, 스터드는 열에 저항성이 있는 세라믹 또는 적합한 재료로 만든 링과 함께 사용한다.
|  | 3.6.2 | 스터드용접 작업의 유의사항
(1) 스터드용접 작업 전의 유의사항
① 데크플레이트 관통 용접을 하는 경우, 설계 단계에서 큰보와 작은보의 상부 플랜지 면이 동일하도록 한다.
② 작은보 가설 시, 상부에 큰보와 작은보의 단차가 생기지 않도록 한다.
③ 보 플랜지면에 스터드를 설치하는 경우, 도장은 하지 않는다.
④ 데크플레이트 설치 시, 보 플랜지 면은 청소한다.
⑤ 데크플레이트 판두께가 두꺼워서 충분한 용접을 할 수 없는 경우, 미리 데크플레이트에 적절한 직경의 구멍을 뚫어서 직접 용접한다.
(2) 데크플레이트 관통 용접 시 제한사항
① 그림 3.6-1과 같이 데크플레이트 리브의 높이
는 75mm 이하로 한다.
② 데크플레이트의 평균폭
는 그림 3.6-1과 같이 스터드 직경
의 2.5배 이상으로 한다. 다만 상부폭이 하부폭 보다 좁을 때는 상부 폭이
이상이 되게 한다.
3.6.2 모재의 준비
(1) 모재의 준비는 KCS 41 31 20 (3.14.2)에 따른다.
3.6.3 스터드 용접절차
(1) 스터드 용접절차는 KCS 41 31 20 (3.14.3)에 따른다.
3.6.4 스터드 용접보수
(1) 스터드 용접보수는 KCS 41 31 20 (3.14.4)에 따른다.
3.6.5 스터드 필릿용접
(1) 스터드 필릿용접은 KCS 41 31 20 (3.14.5)에 따른다.
3.7 스터드 용접부의 검사
(1) 스터드 용접부의 검사는 KCS 41 31 20 (3.15.3)에 따른다.
3.8 스터드 용접의 보수
(1) 용접검사 결과, 불합격된 것은 50~100(mm) 인접부에 스터드를 재용접한다. 다만, 인접부에 재용접할 수 없는 경우나 결함이 모재에 파급되어 있는 경우, 불합격 스터드를 제거하고 모재 표면을 평활하게 그라인더 마감 후에 재용접한다.
(2) 타격 검사로 15° 까지 구부러진 상태에서 용접부의 균열 및 기타 결함이 발생하지 않은 경우, 스터드는 그대로 둔다.
3.9 테크플레이트 슬래브 공사의 시공허용오차
(1) 콘크리트 표면은 기복이 없이 면이 일정해야 하며, 시공허용오차는 콘크리트 관련 공사시방서의 해당요건에 따른다.
집필위원
| 성 명 | 소 속 | 성 명 | 소 속
| 김종락 | 숭실대학교 | 김상섭 | 한국기술교육대학교
| 김성배 | 더나은구조엔지니어링 | 이경구 | 단국대학교
| 최인락 | 호서대학교 | 김희동 | 인하공업전문대학
| 이재명 | 롯데건설 | 김순곤 | 해성기공
자문위원
| 성 명 | 소 속 | 성 명 | 소 속
| 신경재 | 경북대학교 | 박대영 | 옥타곤엔지니어링
| 이은택 | 중앙대학교 | 서규석 | 선구조엔지니어링
| 이철호 | 서울대학교 | 이병구 | 롯데 CM
| 김원기 | 호서대학교 | 이춘재 | 쌍용건설
| 김종호 | 창민우구조컨설턴트 | 노성일 | 경수제철
국가건설기준센터 및 건설기준위원회
| 성 명 | 소 속 | 성 명 | 소 속
| 이영호 | 한국건설기술연구원 | 오상근 | 서울과학기술대학교
| 구재동 | 한국건설기술연구원 | 김갑득 | ㈜포스코
| 김기현 | 한국건설기술연구원 | 김재식 | 한국자산관리공사
| 김태송 | 한국건설기술연구원 | 김태진 | 티아이구조기술사사무소
| 김희석 | 한국건설기술연구원 | 김은주 | ㈜센구조연구소
| 류상훈 | 한국건설기술연구원 | 신성수 | 한국기술사회
| 안준혁 | 한국건설기술연구원 | 신승섭 | ㈜우진도장건설
| 원훈일 | 한국건설기술연구원 | 신연철 | 서울주택도시공사
| 이상규 | 한국건설기술연구원 | 오명호 | 목포대학교
| 이승환 | 한국건설기술연구원 | 유경섭 | ㈜나우동인건축사
| 이여경 | 한국건설기술연구원 | 이광범 | 서울고등법원
| 이용수 | 한국건설기술연구원 | 이은택 | 중앙대학교
| 주영경 | 한국건설기술연구원 | 이인영 | ㈜오푸스펄구조기술사사무소
| 최봉혁 | 한국건설기술연구원 | 이철호 | 서울대학교
| 허원호 | 한국건설기술연구원 | 최병정 | 경기대학교
중앙건설기술심의위원회
| 성 명 | 소 속 | 성 명 | 소 속
| 김성수 | 대진대학교 | 박완신 | 충남대학교
| 김성훈 | 국토안전관리원 | 유정한 | 서울과학기술대학교
| 김태진 | 티아이구조기술사사무소 | 한동욱 | 남서울대학교
국토교통부
| 성 명 | 소 속 | 성 명 | 소 속
| 김연희 | 국토교통부 건축안전과 | 조윤빈 | 국토교통부 건축안전과
| 이지형 | 국토교통부 건축안전과