## Sheet1
동결융해작용을 받는 콘크리트 공사
1 | 일반사항
| 1.1 | 적용 범위
(1) 이 기준은 동결융해작용을 받는 콘크리트 공사의 자재 및 시공에 대한 일반적이고 기본적인 사항을 규정한다.
(2) 이 기준에서 대상으로 하는 동결융해작용을 받는 콘크리트 공사는 우수에 노출되는 슬래브, 파라펫, 계단 및 지면과 접하는 외벽 부분 등으로서 동결융해작용에 대하여 내구성을 필요로 하는 콘크리트 공사이며, 구체적인 적용 장소 및 위치는 공사시방서에 따른다.
| 1.2 | 참고 기준
|  | 1.2.1 | 관련법규
내용 없음
|  | 1.2.2 | 관련기준
KCS 14 20 10 일반콘크리트
| 1.3 | 어의 정의
동결융해작용 : 물질 내부에 존재하는 수분의 반복적인 동결과 융해로 인해 토양이나 암석에서 발생하는 다양한 효과
| 1.4 | 제출물
KCS 41 30 01 (1.4)에 따른다.
| 1.5 | 품질보증
KCS 41 30 01 (1.5)에 따른다.
| 1.6 | 환경유의사항
KCS 41 30 01 (1.6)에 따른다.
2 | 자재
| 2.1 | 구성재료
(1) 시멘트는 공사시방서에 따른다.
(2) 골재는 KCS 14 20 10(2.1.3) 및 KCS 14 20 10(2.1.4)에 따른다. 다만, 흡수율은 잔골재 3.0% 이하, 굵은골재 2.0% 이하인 것을 사용함을 원칙으로 한다. 기타 골재의 사용에 대하여는 발주자 대리인의 승인을 받는다.
(3) 물은 KCS 14 20 10(2.1.2)에 따른다. 다만 회수수는 사용할 수 없다.
(4) 혼화 재료는 KCS 14 20 10(2.1.5)에 따른다.
| 2.2 | 재료 품질관리
(1) KCS 14 20 10(2.3)의 해당 규정에 따른다.
(2) 동결융해작용을 받는 콘크리트의 설계기준강도는 30MPa 이상으로 한다.
3 | 시공
| 3.1 | 배합
(1) 물결합재비는 45% 이하로 하고, 단위수량은 콘크리트의 소요 품질이 얻어지는 범위 내에서 가능한 한 적게 한다.
(2) AE콘크리트로서 그 공기량은 공사시방서에 따른다. 다만, 공사시방서에 정한 바가 없을 때에는 표 3.1-1을 표준으로 하여 정하고 발주자 대리인의 승인을 받는다.
(3) 목표공기량의 허용편차는 ±1.5% 이내이어야 한다.
|  | 굵은골재의 최대치수(mm) | 40 | 25, 20
|  | 공기량 (%) | 5.5 | 6
| 3.2 | 타설
(1) 콘크리트의 타설 및 다짐은 각각 KCS 14 20 10(3.3.2) 및 KCS 14 20 10(3.3.3)에 따른다.
(2) 다짐 시에는 과도한 진동다짐에 의하여 공기량의 감소가 생기지 않도록 한다.
| 3.3 | 표면마무리
(1) 콘크리트의 표면마무리는 장시간 지나치게 시공하여 표면공기량이 감소되지 않도록 실시한다.
(2) 표면마무리 시기는 콘크리트의 경화 상황 및 기상조건을 고려하여 정한다.
| 3.4 | 양생
(1) 양생은 KCS 14 20 10(3.4)에 따른다.
(2) 습윤상태에서 동결융해작용을 받지 않도록 한다.
| 3.5 | 현장 품질관리
(1) 콘크리트의 품질관리 및 검사는 KCS 14 20 10(3.5)에 따른다.
(2) 동결융해작용에 따른 내구성의 중요성과 관련하여 공기량의 관리 및 검사에 대하여는 이 기준 3.1에 따라 특별히 주의하여 실시한다.
|  | 집필위원 | 분야 | 성명 | 소속 | 직급
|  |  | 건축구조 | 홍건호 | 호서대학교 | 교수
|  |  | 건축구조 | 김길희 | 공주대학교 | 교수
|  |  | 건축구조 | 김재요 | 광운대학교 | 교수
|  |  | 건축재료 | 오상근 | 서울과학기술대학교 | 교수
|  |  | 건축구조 | 현창국 | 동양이앤알 | 대표
|  | 건설기준위원회 | 분야 | 성명 | 소속
|  |  | 건축 | 김의중 | 건축사사무소 서보건축
|  |  |  | 김재요 | 광운대학교
|  |  |  | 남정수 | 충남대학교
|  |  |  | 백민석 | ㈜건축사사무소 더블유
|  |  |  | 서상욱 | 가천대학교
|  |  |  | 양근혁 | 경기대학교
|  |  |  | 윤준선 | 강남대학교
|  |  |  | 이해일 | 오영이엔씨
|  |  |  | 정영수 | 명지대학교
|  | 중앙건설기술심의위원회 | 성명 | 소속
|  |  | 김천학 | 한국시설안전공단
|  |  | 김태완 | 강원대학교
|  |  | 신경재 | 경북대학교
|  |  | 주영규 | 고려대학교
|  |  | 박지훈 | 인천대학교
|  |  | 김동관 | 청주대학교
|  |  | 조훈희 | 고려대학교
|  | 국토교통부 | 성명 | 소속 | 직책
|  |  | 오진수 | 국토교통부 건축안전과 | 과장
|  |  | 이지형 | 국토교통부 건축안전과 | 사무관
|  |  | 정연수 | 국토교통부 건축안전과 | 주무관